請確認是否已存在於專利暨可移轉技術資料庫中
請選擇領域別
請填入相關領域
請確認是否已存在於專利暨可移轉技術資料庫中
請選擇領域別
請填入相關領域
請確認是否已存在於專利暨可移轉技術資料庫中
請選擇領域別
請填入相關領域
請確認是否已存在於專利暨可移轉技術資料庫中
請選擇領域別
請填入相關領域
## 專屬授權、非專屬授權技術列表
項次	產出年度	是否已存在於專利暨可移轉技術資料庫中	領域	技術類別	中文名稱	技術特色	可應用範圍	執行單位	聯絡人	聯絡電話	email

1	113	否	民生福祉	紡織	雙組份斷面結構型態蛋白質纖維結構及其形態	開發具紡絲特性之植物蛋白配方組成，配合紡絲製程技術，使植物蛋白原料轉換成纖維型態，透過壓合處理方式賦予人造肉纖維型態。	植物肉鬆、人造肉、	紡織所	徐妙菁	02-22670321#6101	mcHsu.0415@ttri.org.tw
2	113	否	民生福祉	紡織	異形斷面拉提線技術	一種異形斷面成型及加撚技術，開發出高強度拉提線主體及高錨定力拉提線，可取代傳統切割製程產品之拉提線	醫材、醫美、縫合線加工	紡織所	徐妙菁	02-22670321#6101	mcHsu.0415@ttri.org.tw
3	113	否	民生福祉	紡織	新型綠色環保難燃材料技術	將奈米二氧化矽進行化學改質，結合水性樹脂，開發高無機物含量的綠色難燃材料	家飾用紡織品	紡織所	徐妙菁	02-22670321#6101	mcHsu.0415@ttri.org.tw
4	113	否	民生福祉	紡織	回收耐隆微多孔薄膜技術	以紡織廢紗/海洋廢魚網之回收耐隆為主體開發熔融改質技術，藉由熱熔方式延伸抽膜成型，應用於透氣、分離、過濾領域	透氣、分離、過濾等相關需求領域	紡織所	徐妙菁	02-22670321#6101	mcHsu.0415@ttri.org.tw
5	113	否	民生福祉	紡織	綠色生質涼感材料技術	以離子液體溶解纖維素添加赤藻糖醇，開發涼感環保生質型材料	涼感纖維、膜材、針織布	紡織所	徐妙菁	02-22670321#6101	mcHsu.0415@ttri.org.tw
6	113	否	民生福祉	紡織	雙離子改性親水型聚丙烯技術	將高親水之雙離子化合物與非極性物質進行合成，得到具備親水且抗生物沾黏之材料，在不須大幅調整加工製程或配方情形下，直接與PP母粒共混押出，製造雙離子改性聚丙烯粒子	抑菌塑料/美容耗材	紡織所	徐妙菁	02-22670321#6101	mcHsu.0415@ttri.org.tw
7	113	否	民生福祉	紡織	彈性/聚酯混紡織品溶脹分離系統技術	解決混紡織品回收異質分離的問題，利用可生分解溶劑取代以往高毒性溶劑。結合綠色循環的製程設計，改善回收過程的排廢問題。	彈性/聚酯異質分離系統	紡織所	徐妙菁	02-22670321#6101	mcHsu.0415@ttri.org.tw
8	113	否	民生福祉	紡織	布料織紋與圖案疊加與預覽的方法與系統技術	織物數位開發流程設計與織紋、圖案疊燒技術，創造高擬真度的織物外觀，並予以虛實驗證，確認模型準確度並以服裝模擬做終端呈現	紡織品數位設計	紡織所	徐妙菁	02-22670321#6101	mcHsu.0415@ttri.org.tw
9	113	否	民生福祉	紡織	紡織專業詞彙轉譯GAI系統技術	聚焦GAI於紡織產業的應用與實現，開發專業詞彙與文字生成模型、織物影像生成模型，以大型語言模型LLM為基礎的模型開發與微調流程，經專家反饋優化，文字模型BLEU準確率逾95%，織物影像生成FID相似度達98.5%，顯示優異性能並推動紡織產業智慧化升級。	紡織業打樣溝通	紡織所	徐妙菁	02-22670321#6101	mcHsu.0415@ttri.org.tw
10	113	否	民生福祉	紡織	耐隆材質纖維膜紡織品回收系統技術	透過前處理技術快速將耐隆機能性紡織品進行布膜分離，再利用熔融紡絲與靜電紡絲技術，將回收材料在符合GRS回收材料大於20%水準之上，重新製作成耐隆機能性新布料，成功建立省能耗，高品質的耐隆回收系統	戶外運動紡織品/運動時尚紡織品	紡織所	徐妙菁	02-22670321#6101	mcHsu.0415@ttri.org.tw
11	113	否	民生福祉	紡織	量子點數位噴印墨水技術	開發一種適用於數位噴印技術的量子點墨水。通過改進量子點分散穩定技術，實現高光學效率（≥50%）及良好的水洗和摩擦牢度（≥4級）。量子點墨水能在不同基材上實現高附著力與鮮豔的顏色表現，同時降低碳排放與環境影響	戶外運動紡織品、運動時尚紡織品	紡織所	徐妙菁	02-22670321#6101	mcHsu.0415@ttri.org.tw
12	113	否	民生福祉	紡織	醫療用纖維紡絲	開發醫療用高分子纖維材料，具良好生物相容性，可添加細胞組織增生材料，提升纖維於醫療紡織品及線材之應用。	手術縫線、醫美線材、醫療紡織品材料	紡織所	徐妙菁	02-22670321#6101	mcHsu.0415@ttri.org.tw
13	113	否	民生福祉	紡織	智慧彈性護膝紡織品技術	智慧彈性護膝技術內建膝關節角度與體表肌電圖監測功能，經神經電刺激，可提供患者根據運動訓練計畫，進行運動訓練與生物回饋。	護膝、袖套、壓縮衣、壓縮褲、運動衣	紡織所	徐妙菁	02-22670321#6101	mcHsu.0415@ttri.org.tw

## 專利列表
項次	產出年度	是否已存在於專利暨可移轉技術資料庫中	領域類別	專利名稱	專利證號	申請國家	摘要	執行單位	聯絡人	聯絡電話	email
1	113	否	民生福祉	電熱織物	6635608	中國大陸	一種電熱織物包括本體區及多個發熱區。各發熱區具有孔洞結構，並連接於本體區的一側，其中相鄰兩發熱區間具有間隔，間隔在發熱區連接於本體區處具有彎折部，且發熱區的平均電阻高於本體區的平均電阻。	紡織所	徐妙菁	02-22670321#6101	mcHsu.0415@ttri.org.tw
2	113	否	民生福祉	抗污樹脂、抗污織物及其製造方法	6636005	中國大陸	一種抗污織物包括基布以及抗污樹脂。抗污樹脂配置在基布上，其中抗污樹脂的製造方法包括以下步驟。進行第一熱製程，以混合多元醇、交聯劑及膽鹼，以形成第一混合物，其中第一熱製程的反應溫度介於90℃至120℃間。進行第二熱製程，以混合第一混合物及擴鏈劑，以形成抗污樹脂，其中擴鏈劑包括第一試劑及第二試劑，且第二熱製程的反應溫度介於120℃至150℃間。	紡織所	徐妙菁	02-22670321#6101	mcHsu.0415@ttri.org.tw
3	113	否	民生福祉	撥水樹脂、撥水織物及其製造方法	6636236	中國大陸	一種撥水織物包括基布以及撥水樹脂。撥水樹脂配置在基布上，其中撥水樹脂的製造方法包括以下步驟。進行第一熱製程，以混合多元醇、交聯劑及膽鹼，以形成第一混合物，其中第一熱製程的反應溫度介於90℃至120℃間。進行第二熱製程，以混合第一混合物及撥水劑，以形成撥水樹脂，其中撥水劑包括羥基、胺基或其組合，且第二熱製程的反應溫度介於120℃至150℃間。	紡織所	徐妙菁	02-22670321#6101	mcHsu.0415@ttri.org.tw
4	113	否	民生福祉	人造纖維肉	I831086	中華民國	一種人造纖維肉包括多條纖維，且各纖維包括45重量份至95重量份的植物蛋白以及15重量份至35重量份的海藻酸鹽，其中植物蛋白的分子量分佈範圍介於15kDa至165kDa間。	紡織所	徐妙菁	02-22670321#6101	mcHsu.0415@ttri.org.tw
5	113	否	民生福祉	機能性樹脂材料、其製造方法及感濕收縮織物	6672164	中國大陸	一種機能性樹脂材料是藉由包括以下試劑製備而成：多元醇、多元胺、第一交聯劑、第二交聯劑以及奈米纖維素。第一交聯劑及第二交聯劑各自包括異氰酸酯嵌段。奈米纖維素包括以式(1)表示的重複單元，本揭露的機能性樹脂材料可牢固地配置於基布上，從而提升以其所製得的感濕收縮織物的感濕收縮性以及水洗牢度，故感濕收縮織物於多次洗滌後仍可維持良好的感濕收縮性。	紡織所	徐妙菁	02-22670321#6101	mcHsu.0415@ttri.org.tw
6	113	否	民生福祉	用於電子元件的無紡布膜材及其製備方法	6672171	中國大陸	一種用於電子元件的不織布膜材包括聚醚醯亞胺基材以及氣凝膠。氣凝膠配置於聚醚醯亞胺基材上，且具有介於0.7%至0.9%間的含水率以及介於85%至95%間的孔隙率。	紡織所	徐妙菁	02-22670321#6101	mcHsu.0415@ttri.org.tw
7	113	否	民生福祉	液態色母組合物及彩色纖維的製備方法	6802066	中國大陸	一種用於製備彩色纖維的液態色母組合物包括30.0至44.4重量份的色料、14.0至44.4重量份的潤滑劑以及11.2至56.0重量份的載體，其中液態色母組合物的黏度介於13000cP至18000cP間。	紡織所	徐妙菁	02-22670321#6101	mcHsu.0415@ttri.org.tw
8	113	否	民生福祉	抗結垢過濾膜及其製備方法	6798120	中國大陸	本揭露內容提供一種抗結垢過濾膜，其是藉由包括以下試劑製備而成：以式(1)表示的聚醚醯亞胺以及以式(2)表示	紡織所	徐妙菁	02-22670321#6101	mcHsu.0415@ttri.org.tw
9	113	否	民生福祉	醫療用纖維和其製造方法	I837558	中華民國	本案揭露提供一種醫療用纖維，其為經細胞親和材料表面處理的多孔聚酯纖維。多孔聚酯纖維具有異型斷面，多孔聚酯纖維的表面具有多個長形孔隙，且各長形孔隙的孔徑介於0.5微米×1微米至1微米×6微米間。	紡織所	徐妙菁	02-22670321#6101	mcHsu.0415@ttri.org.tw
10	113	否	民生福祉	改質聚醯胺、其製作方法及單組分纖維	6892010	中國大陸	本發明在後段紡絲製程上有70d/24f、70/48f規格皆可紡，但後續為用在衣著服飾因此測試以70d/48f規格為主要手感也較優，纖維強度有2.65gf/d以上、伸度30±10%、藉親水寡聚物及親水性的交聯劑能夠有提升吸濕伸長率14~17%、乾燥回復率94~98%、回潮率在20℃ 65% RH及30℃ 90% RH狀態下最高數值分別為6.1%及13.5%、20℃ 65% RH到30℃ 90% RH吸濕率最高為7.4%	紡織所	徐妙菁	02-22670321#6101	mcHsu.0415@ttri.org.tw
11	113	否	民生福祉	再生聚酯紗線	I840876	中華民國	一種再生聚酯紗線包括紗線本體以及碳量子點。碳量子點配置於紗線本體中，且以再生聚酯紗線的總重量計，碳量子點的含量介於0.08wt%至0.12wt%間。碳量子點的放光波長介於390nm至440nm間。	紡織所	徐妙菁	02-22670321#6101	mcHsu.0415@ttri.org.tw
12	113	否	民生福祉	FUNCTIONAL RESIN MATERIAL, MANUFACTURING METHOD THEREOF, AND MOISTURE-SENSED SHRINKING FABRIC	11993674	美國	一種機能性樹脂材料是藉由包括以下試劑製備而成：多元醇、多元胺、第一交聯劑、第二交聯劑以及奈米纖維素。第一交聯劑及第二交聯劑各自包括異氰酸酯嵌段。奈米纖維素包括以式(1)表示的重複單元，	紡織所	徐妙菁	02-22670321#6101	mcHsu.0415@ttri.org.tw
13	113	否	民生福祉	透氣防水膜	I847076	中華民國	本揭露內容提供一種透氣防水膜，包括基布以及配置於基布上的奈米纖維層，其中形成奈米纖維層的電紡液包括第一添加劑和第二添加劑。第一添加劑包括耐隆共聚物和醇類，第二添加劑包括聚矽氮烷樹脂和經全氟聚醚改性的經改性聚矽氮烷樹脂。	紡織所	徐妙菁	02-22670321#6101	mcHsu.0415@ttri.org.tw
14	113	否	民生福祉	ABRASION RESISTANCE FIBER	12012512	美國	一種耐磨纖維包括90.0重量份至99.0重量份的纖維本體、0.5重量份至7.5重量份的耐磨劑、0.1重量份至0.5重量份的石蠟系滑劑以及0.1重量份至0.3重量份的抗氧化劑。纖維本體包括聚對苯二甲酸乙二酯。耐磨劑附著於纖維本體的表面，且包括二氧化矽氣凝膠。	紡織所	徐妙菁	02-22670321#6101	mcHsu.0415@ttri.org.tw
15	113	否	民生福祉	撥水樹脂、撥水織物及其製造方法	I847009	中華民國	一種撥水織物包括基布以及撥水樹脂。撥水樹脂配置在基布上，其中撥水樹脂的製造方法包括以下步驟。進行第一熱製程，以混合多元醇、交聯劑及膽鹼，以形成第一混合物，其中第一熱製程的反應溫度介於90℃至120℃間。進行第二熱製程，以混合第一混合物及撥水劑，以形成撥水樹脂，其中撥水劑包括羥基、胺基或其組合，且第二熱製程的反應溫度介於120℃至150℃間。	紡織所	徐妙菁	02-22670321#6101	mcHsu.0415@ttri.org.tw
16	113	否	民生福祉	BREATHABLE WATER RESISTANT FILM	12012682	美國	本揭露內容提供一種透氣防水膜，包括基布以及配置於基布上的奈米纖維層，其中形成奈米纖維層的電紡液包括第一添加劑和第二添加劑。第一添加劑包括耐隆共聚物和醇類，第二添加劑包括聚矽氮烷樹脂和經全氟聚醚改性的經改性聚矽氮烷樹脂。	紡織所	徐妙菁	02-22670321#6101	mcHsu.0415@ttri.org.tw
17	113	否	民生福祉	ARTIFICIAL FIBER MEAT	12041948	美國	一種人造纖維肉包括多條纖維，且各纖維包括45重量份至95重量份的植物蛋白以及15重量份至35重量份的海藻酸鹽，其中植物蛋白的分子量分佈範圍介於15kDa至165kDa間。	紡織所	徐妙菁	02-22670321#6101	mcHsu.0415@ttri.org.tw
18	113	否	民生福祉	LIQUID COLOR MASTERBATCH COMPOSITION AND FABRICATING METHOD FOR COLORED FIBER	12071522	美國	一種用於製備彩色纖維的液態色母組合物包括30.0至44.4重量份的色料、14.0至44.4重量份的潤滑劑以及11.2至56.0重量份的載體，其中液態色母組合物的黏度介於13000cP至18000cP間。	紡織所	徐妙菁	02-22670321#6101	mcHsu.0415@ttri.org.tw
19	113	否	民生福祉	METHOD AND SYSTEM OF PREDICTING FABRIC FEATURE	12130277	美國	一種預測布料特徵之方法在此揭露，且方法包括以下操作。輸入第一布料的多個第一布料資訊。產生第一布料的多個第一布料特徵值。對第一布料資訊及第一布料特徵值進行第一運算。藉由第一運算以產生多個特徵參數及第一布料的多個第一預測特徵值。輸入第二布料的多個第二布料資訊。依據第二布料資訊及特徵參數產生第二布料的多個第二預測特徵值。一種預測布料特徵之系統亦在此揭露。	紡織所	徐妙菁	02-22670321#6101	mcHsu.0415@ttri.org.tw
20	113	否	民生福祉	液態色母組合物及彩色纖維的製備方法	I862969	中華民國	一種用於製備彩色纖維的液態色母組合物包括5重量份至45重量份的色料、40重量份至94重量份的載體及1重量份至15重量份的潤滑劑，其中潤滑劑的分子結構中具有羰基及胺基。	紡織所	徐妙菁	02-22670321#6101	mcHsu.0415@ttri.org.tw
21	113	否	民生福祉	FABRICATING METHOD OF NON-WOVEN FILM FOR ELECTRONIC COMPONENTS		美國	一種用於電子元件的不織布膜材包括聚醚醯亞胺基材以及氣凝膠。氣凝膠配置於聚醚醯亞胺基材上，且具有介於0.7%至0.9%間的含水率以及介於85%至95%間的孔隙率。	紡織所	徐妙菁	02-22670321#6101	mcHsu.0415@ttri.org.tw
22	113	否	民生福祉	仿真纖維肉		中國大陸	一種仿真纖維肉包括第一纖維及第二纖維。第一纖維係同軸型纖維，且同軸型纖維具有裡層與表層，其中第一纖維包括植物蛋白、動物蛋白及第一海藻酸鹽。第二纖維包括半纖維素及第二海藻酸鹽。	紡織所	徐妙菁	02-22670321#6101	mcHsu.0415@ttri.org.tw
23	113	否	民生福祉	BREATHABLE AND WATERPROOF FILM		歐盟	一種透氣防水膜由電紡液紡絲並加工而製得，且電紡液包括第一添加劑及第二添加劑。第一添加劑包括耐隆共聚物及第一醇類溶劑。第二添加劑係由組成物於第二醇類溶劑中反應而製得，其中組成物包括聚矽氧二醇、二元醇及異氰酸酯，且二元醇包括烷基二醇、聚酯二醇或其組合。	紡織所	徐妙菁	02-22670321#6101	mcHsu.0415@ttri.org.tw
24	113	否	民生福祉	BREATHABLE AND WATERPROOF CLOTH AND MANUFACTURING METHOD THEREOF		美國	一種透氣防水布包括基材、電紡膜及熔噴黏膠膜。電紡膜配置於基材上並包括複數條奈米纖維，且奈米纖維的平均纖維細度為100奈米至800奈米。熔噴黏膠膜配置於基材與電紡膜間，熔噴黏膠膜包括複數條熔噴纖維，且熔噴纖維的平均纖維細度為800奈米至20微米。	紡織所	徐妙菁	02-22670321#6101	mcHsu.0415@ttri.org.tw
25	113	否	民生福祉	BREATHABLE AND WATERPROOF FILM		美國	一種透氣防水膜由電紡液紡絲並加工而製得，且電紡液包括第一添加劑及第二添加劑。第一添加劑包括耐隆共聚物及第一醇類溶劑。第二添加劑係由組成物於第二醇類溶劑中反應而製得，其中組成物包括聚矽氧二醇、二元醇及異氰酸酯，且二元醇包括烷基二醇、聚酯二醇或其組合。	紡織所	徐妙菁	02-22670321#6101	mcHsu.0415@ttri.org.tw
26	113	否	民生福祉	產生服裝樣版圖的系統及方法		中華民國	一種產生服裝樣版圖的方法在此揭露。產生服裝樣版圖的方法包含：從第一服裝線圖提取第一服裝特徵組；儲存第一服裝特徵組於一資料庫中；從第二服裝線圖提取第二服裝特徵組；比較第一服裝特徵組及第二服裝特徵組，以產生第一總誤差分數；以及當第一總誤差分數小於預設總誤差分數時，依據對應第一服裝線圖的第一服裝樣版圖產生對應第二服裝線圖的第二服裝樣版圖。	紡織所	徐妙菁	02-22670321#6101	mcHsu.0415@ttri.org.tw
27	113	否	民生福祉	熔噴過濾結構及其製造方法		中華民國	本揭露提供一種熔噴過濾結構的製造方法，其包括：透過熔噴製程使複數條熔噴纖維噴出後受氣流牽引並堆疊於收集件的表面，其中收集件的表面具有交替排列的複數個凸起及複數個凹槽，凸起及凹槽各自為長條型且具有長軸延伸方向，且氣流的流動方向與長軸延伸方向的夾角為0度至30度。	紡織所	徐妙菁	02-22670321#6101	mcHsu.0415@ttri.org.tw
28	113	否	民生福祉	纖維素及其改質方法		中華民國	本揭露提供一種纖維素，具有以下式(I)所示的結構： 式(I)，其中R1為C1~C10的烴基，R2為氫或C1~C10的烷基或C1~C30的硫烷基，R3為氫或C1~C10的烷基或C1~C30的硫烷基，R4為C1~C30的烷基，以及n為20~3000的正整數。本揭露的纖維素具有熱修復的優點。本揭露另提供一種纖維素的改質方法。	紡織所	徐妙菁	02-22670321#6101	mcHsu.0415@ttri.org.tw
29	113	否	民生福祉	使紡織製品脫膠的方法		中華民國	使紡織製品脫膠的方法包括：接收包括基布層、膠體及膜層的紡織製品，其中膜層由膠體貼附於基布層上；將紡織製品浸泡於脫膠劑中，使膠體由紡織製品脫離，其中膠體包括第一聚氨酯，脫膠劑包括甲氧基醇溶劑及弱酸，且當將弱酸以0.50重量百分濃度溶於甲氧基醇溶劑中而形成溶液時，溶液具有6至7的酸鹼(pH)值。	紡織所	徐妙菁	02-22670321#6101	mcHsu.0415@ttri.org.tw
30	113	否	民生福祉	一種具光澤之黑色纖維製造方法		中華民國	本揭露內容提供一種黑色纖維和其製造方法，其中黑色纖維包括纖維本體、分散於纖維本體中的第一黑色色料以及分散於纖維本體中的第二黑色色料。纖維本體包括主體聚合物、聚丙二醇和環氧大豆油，其中主體聚合物是聚酯或聚醯胺。第一黑色色料的第一粒徑介於100奈米至150奈米間，且第二黑色色料的第二粒徑介於300奈米至500奈米間。	紡織所	徐妙菁	02-22670321#6101	mcHsu.0415@ttri.org.tw
31	113	否	民生福祉	精煉溶除聚酯及其纖維製造方法		中國大陸	一種多孔纖維的製造方法包括以下步驟：進行酯化及共聚合步驟，使對苯二甲酸、乙二醇、間苯二甲酸-5-磺酸鈉以及多支鏈單體反應，以形成可溶除聚酯，其中多支鏈單體包括三羥甲基丙烷或新戊二醇；進行纖維化步驟，將常規聚酯及可溶除聚酯共同紡絲，以形成聚酯纖維；以及進行精煉步驟，包括溶除聚酯纖維中的可溶除聚酯，以於聚酯纖維中形成複數個孔洞。	紡織所	徐妙菁	02-22670321#6101	mcHsu.0415@ttri.org.tw
32	113	否	民生福祉	聚酯的製造方法		中華民國	一種聚酯的製造方法包括：使二羧酸與二元醇進行酯化反應，以形成複數個前驅聚合物；使前驅聚合物進行縮合聚合反應，以形成聚酯，其中酯化反應及縮合聚合反應係在鋅鋰複合觸媒的催化下進行。	紡織所	徐妙菁	02-22670321#6101	mcHsu.0415@ttri.org.tw
33	113	否	民生福祉	布料搜尋系統		中華民國	一種布料搜尋系統在此揭露。布料搜尋系統包含：記憶體，用以儲存布料資料庫及對應使用者資訊的使用者資料庫；處理器，用以在布料資料庫中選擇符合第一布料搜尋條件的第一布料資料組，並依據使用者資訊將第一布料資料組中的第一所選布料資料組儲存至使用者資料庫；以及顯示器，用以顯示第一布料資料組，其中在第一所選布料資料組儲存至使用者資料庫之後，處理器在布料資料庫中選擇符合第二布料搜尋條件的第二布料資料組，並依據第一所選布料資料組排序第二布料資料組，以及顯示器更用以顯示依據第一所選布料資料排序的第二布料資料組。	紡織所	徐妙菁	02-22670321#6101	mcHsu.0415@ttri.org.tw
34	113	否	民生福祉	混紡布的分離方法		中國大陸	一種混紡布的分離方法包括：將混紡布浸泡於溶劑中，使混紡布的材料與溶劑反應，以得到第一混合物，其中混紡布的材料包括聚對苯二甲酸乙二醇酯及纖維素，溶劑包括2,2,6,6-四甲基哌啶氧化物、溴化鈉及次氯酸鈉，且2,2,6,6-四甲基哌啶氧化物對溴化鈉的莫耳濃度比值大於等於0.05且小於等於0.21；對第一混合物進行過濾分離，以分別得到回收布及第二混合物，其中回收布的材料包括聚對苯二甲酸乙二醇酯；以及對第二混合物進行過濾分離，以得到複數個奈米纖維素。	紡織所	徐妙菁	02-22670321#6101	mcHsu.0415@ttri.org.tw
35	113	否	民生福祉	FABRIC SEARCHING SYSTEM		美國	一種布料搜尋系統在此揭露。布料搜尋系統包含：記憶體，用以儲存布料資料庫及對應使用者資訊的使用者資料庫；處理器，用以在布料資料庫中選擇符合第一布料搜尋條件的第一布料資料組，並依據使用者資訊將第一布料資料組中的第一所選布料資料組儲存至使用者資料庫；以及顯示器，用以顯示第一布料資料組，其中在第一所選布料資料組儲存至使用者資料庫之後，處理器在布料資料庫中選擇符合第二布料搜尋條件的第二布料資料組，並依據第一所選布料資料組排序第二布料資料組，以及顯示器更用以顯示依據第一所選布料資料排序的第二布料資料組。	紡織所	徐妙菁	02-22670321#6101	mcHsu.0415@ttri.org.tw
36	113	否	民生福祉	布料搜尋系統		中國大陸	一種布料搜尋系統在此揭露。布料搜尋系統包含：記憶體，用以儲存布料資料庫及對應使用者資訊的使用者資料庫；處理器，用以在布料資料庫中選擇符合第一布料搜尋條件的第一布料資料組，並依據使用者資訊將第一布料資料組中的第一所選布料資料組儲存至使用者資料庫；以及顯示器，用以顯示第一布料資料組，其中在第一所選布料資料組儲存至使用者資料庫之後，處理器在布料資料庫中選擇符合第二布料搜尋條件的第二布料資料組，並依據第一所選布料資料組排序第二布料資料組，以及顯示器更用以顯示依據第一所選布料資料排序的第二布料資料組。	紡織所	徐妙菁	02-22670321#6101	mcHsu.0415@ttri.org.tw
37	113	否	民生福祉	醫療美容用的纖維製品及其製備方法		中華民國	本揭露內容的一些實施方式提供醫療美容用的纖維製品，包含聚-ε-己內酯基底層以及纖維絲，纖維絲分布於聚-ε-己內酯基底層之中，其中纖維絲的材料包含聚乳酸、聚甘醇酸、聚(乳酸-甘醇酸)共聚物、聚對二氧環己酮或其組合。本揭露內容的一些實施方式還提供纖維製品的製備方法。	紡織所	徐妙菁	02-22670321#6101	mcHsu.0415@ttri.org.tw
38	113	否	民生福祉	醫療美容用的纖維製品及其製備方法		中國大陸	本揭露內容的一些實施方式提供醫療美容用的纖維製品，包含聚-ε-己內酯基底層以及纖維絲，纖維絲分布於聚-ε-己內酯基底層之中，其中纖維絲的材料包含聚乳酸、聚甘醇酸、聚(乳酸-甘醇酸)共聚物、聚對二氧環己酮或其組合。本揭露內容的一些實施方式還提供纖維製品的製備方法。	紡織所	徐妙菁	02-22670321#6101	mcHsu.0415@ttri.org.tw
39	113	否	民生福祉	生醫複合纖維、生醫複合纖維的使用方法以及生醫複合纖維的製造方法		中華民國	一種生醫複合纖維包括載體以及細胞增生材料。載體包括左旋聚乳酸。細胞增生材料分散於載體中，其中細胞增生材料包括明膠或三鈣磷酸鹽。	紡織所	徐妙菁	02-22670321#6101	mcHsu.0415@ttri.org.tw
40	113	否	民生福祉	生醫複合纖維、生醫複合纖維的使用方法以及生醫複合纖維的製造方法		中國大陸	一種生醫複合纖維包括載體以及細胞增生材料。載體包括左旋聚乳酸。細胞增生材料分散於載體中，其中細胞增生材料包括明膠或三鈣磷酸鹽。	紡織所	徐妙菁	02-22670321#6101	mcHsu.0415@ttri.org.tw
41	113	否	民生福祉	止血複合纖維及其製造方法		中華民國	本揭露內容的一些實施方式提供止血複合纖維，包含複數分子篩嫘縈纖維以及複數幾丁聚醣纖維，幾丁聚醣纖維交錯分布於分子篩嫘縈纖維之間。複數分子篩嫘縈纖維包含複數嫘縈纖維以及複數分子篩，分子篩分布於嫘縈纖維的表面。本揭露內容的一些實施方式還提供製造止血複合纖維的方法。	紡織所	徐妙菁	02-22670321#6101	mcHsu.0415@ttri.org.tw
42	113	否	民生福祉	止血複合纖維及其製造方法		中國大陸	本揭露內容的一些實施方式提供止血複合纖維，包含複數分子篩嫘縈纖維以及複數幾丁聚醣纖維，幾丁聚醣纖維交錯分布於分子篩嫘縈纖維之間。複數分子篩嫘縈纖維包含複數嫘縈纖維以及複數分子篩，分子篩分布於嫘縈纖維的表面。本揭露內容的一些實施方式還提供製造止血複合纖維的方法。	紡織所	徐妙菁	02-22670321#6101	mcHsu.0415@ttri.org.tw
43	113	否	民生福祉	下肢穿戴裝置		中華民國	一種下肢穿戴裝置，包含彈性織物套筒。彈性織物套筒由彈性紗以及導電紗所編織而成，彈性織物套筒包含膝部定位標記、下前側定位標記，與上前側定位標記。膝部定位標記設置在彈性織物套筒的中段的外表面，下前側定位標記設置在彈性織物套筒的下段的外表面，上前側定位標記設置在彈性織物套筒的上段的外表面。彈性織物套筒更包含設置於彈性織物套筒的內表面的織物電極、織物接點以及織物排線，其中織物排線分別連接織物電極與織物接點。	紡織所	徐妙菁	02-22670321#6101	mcHsu.0415@ttri.org.tw
44	113	否	民生福祉	下肢穿戴裝置		中國大陸	一種下肢穿戴裝置，包含彈性織物套筒。彈性織物套筒由彈性紗以及導電紗所編織而成，彈性織物套筒包含膝部定位標記、下前側定位標記，與上前側定位標記。膝部定位標記設置在彈性織物套筒的中段的外表面，下前側定位標記設置在彈性織物套筒的下段的外表面，上前側定位標記設置在彈性織物套筒的上段的外表面。彈性織物套筒更包含設置於彈性織物套筒的內表面的織物電極、織物接點以及織物排線，其中織物排線分別連接織物電極與織物接點。	紡織所	徐妙菁	02-22670321#6101	mcHsu.0415@ttri.org.tw

## 專利讓與列表
項次	產出年度	是否已在可移轉技術資料庫中	領域類別	專利名稱	專利證號	申請國家	摘要	執行單位	連絡人	連絡電話	email

## 專利終止維護列表
項次	產出年度	是否已在可移轉技術資料庫中	領域類別	專利名稱	專利證號	申請國家	摘要	執行單位	連絡人	連絡電話	email

## List
請選擇以下領域
智慧科技
製造精進
民生福祉
綠能科技
服務創新
創新政策與管理

是
否

發明
新型
新式樣